## Лист1
Материал | Сух - плотность, кг/м³ | Сух - удельная теплоемкость, кДж/ (кг·°С) | Сух - тепло- провод- ность , Вт/ (м·°С) | Влажность А | Влажность Б | тепло- проводность , Вт/(м·°С) А | тепло- проводность , Вт/(м·°С) Б | тепло- усвоение (при периоде 24 ч) , Вт/(м ·°С) А | тепло- усвоение (при периоде 24 ч) , Вт/(м ·°С) Б | паро- прони- цаемость , мг/(м·ч·Па) А, Б
1 | 2 | 3 | 4 | 5 | 6 | 7 | 8 | 9 | 10 | 11
1#Бетоны
2#Бетоны на заполнителях из пористых горных пород
3#Бетон на вулканическом шлаке
100 Бетон на вулканическом шлаке (1600 кг/м³) | 1600 | 0.84 | 0.52 | 7 | 10 | 0.64 | 0.7 | 9.2 | 10.14 | 0.075
101 Бетон на вулканическом шлаке (1400 кг/м³) | 1400 | 0.84 | 0.41 | 7 | 10 | 0.52 | 0.58 | 7.76 | 8.63 | 0.083
102 Бетон на вулканическом шлаке (1200 кг/м³) | 1200 | 0.84 | 0.33 | 7 | 10 | 0.41 | 0.47 | 6.38 | 7.2 | 0.09
103 Бетон на вулканическом шлаке (1000 кг/м³) | 1000 | 0.84 | 0.24 | 7 | 10 | 0.29 | 0.35 | 4.9 | 5.67 | 0.098
104 Бетон на вулканическом шлаке (800 кг/м³) | 800 | 0.84 | 0.2 | 7 | 10 | 0.23 | 0.29 | 3.9 | 4.61 | 0.11
3#Бетон на литоидной пемзе
95 Бетон на литоидной пемзе (1600 кг/м³) | 1600 | 0.84 | 0.52 | 4 | 6 | 0.62 | 0.68 | 8.54 | 9.3 | 0.075
96 Бетон на литоидной пемзе (1400 кг/м³) | 1400 | 0.84 | 0.42 | 4 | 6 | 0.49 | 0.54 | 7.1 | 7.76 | 0.083
97 Бетон на литоидной пемзе (1200 кг/м³) | 1200 | 0.84 | 0.3 | 4 | 6 | 0.4 | 0.43 | 5.94 | 6.41 | 0.098
98 Бетон на литоидной пемзе (1000 кг/м³) | 1000 | 0.84 | 0.22 | 4 | 6 | 0.3 | 0.34 | 4.69 | 5.2 | 0.11
99 Бетон на литоидной пемзе (800 кг/м³) | 800 | 0.84 | 0.19 | 4 | 6 | 0.22 | 0.26 | 3.6 | 4.07 | 0.12
3#Туфобетон
91 Туфобетон (1800 кг/м³) | 1800 | 0.84 | 0.64 | 7 | 10 | 0.87 | 0.99 | 11.38 | 12.79 | 0.09
92 Туфобетон (1600 кг/м³) | 1600 | 0.84 | 0.52 | 7 | 10 | 0.7 | 0.81 | 9.62 | 10.91 | 0.11
93 Туфобетон (1400 кг/м³) | 1400 | 0.84 | 0.41 | 7 | 10 | 0.52 | 0.58 | 7.76 | 8.63 | 0.11
94 Туфобетон (1200 кг/м³) | 1200 | 0.84 | 0.32 | 7 | 10 | 0.41 | 0.47 | 6.38 | 7.2 | 0.12
2#Бетоны на искусственных пористых заполнителях
3#Аглопоритобетон и бетоны на заполнителях из топливных шлаков
144 Аглопоритобетон и бетоны на заполнителях из топливных шлаков (1800 кг/м³) | 1800 | 0.84 | 0.7 | 5 | 8 | 0.85 | 0.93 | 10.82 | 11.98 | 0.075
145 Аглопоритобетон и бетоны на заполнителях из топливных шлаков (1600 кг/м³) | 1600 | 0.84 | 0.58 | 5 | 8 | 0.72 | 0.78 | 9.39 | 10.34 | 0.083
146 Аглопоритобетон и бетоны на заполнителях из топливных шлаков (1400 кг/м³) | 1400 | 0.84 | 0.47 | 5 | 8 | 0.59 | 0.65 | 7.92 | 8.83 | 0.09
147 Аглопоритобетон и бетоны на заполнителях из топливных шлаков (1200 кг/м³) | 1200 | 0.84 | 0.35 | 5 | 8 | 0.48 | 0.54 | 6.64 | 7.45 | 0.11
148 Аглопоритобетон и бетоны на заполнителях из топливных шлаков (1000 кг/м³) | 1000 | 0.84 | 0.29 | 5 | 8 | 0.38 | 0.44 | 5.39 | 6.14 | 0.14
3#Бетон на зольном обжиговом и безобжиговом гравии
149 Бетон на зольном обжиговом и безобжиговом гравии (1400 кг/м³) | 1400 | 0.84 | 0.47 | 5 | 8 | 0.52 | 0.58 | 7.46 | 8.34 | 0.09
150 Бетон на зольном обжиговом и безобжиговом гравии (1200 кг/м³) | 1200 | 0.84 | 0.35 | 5 | 8 | 0.41 | 0.47 | 6.14 | 6.95 | 0.11
151 Бетон на зольном обжиговом и безобжиговом гравии (1000 кг/м³) | 1000 | 0.84 | 0.24 | 5 | 8 | 0.3 | 0.35 | 4.79 | 5.48 | 0.12
3#Бетон на остеклованном шлаковом гравии
135 Бетон на остеклованном шлаковом гравии (1800 кг/м³) | 1800 | 0.84 | 0.46 | 4 | 6 | 0.56 | 0.67 | 8.6 | 9.8 | 0.08
136 Бетон на остеклованном шлаковом гравии (1600 кг/м³) | 1600 | 0.84 | 0.37 | 4 | 6 | 0.46 | 0.55 | 7.35 | 8.37 | 0.085
137 Бетон на остеклованном шлаковом гравии (1400 кг/м³) | 1400 | 0.84 | 0.31 | 4 | 6 | 0.38 | 0.46 | 6.25 | 7.16 | 0.09
138 Бетон на остеклованном шлаковом гравии (1200 кг/м³) | 1200 | 0.84 | 0.26 | 4 | 6 | 0.32 | 0.39 | 5.31 | 6.1 | 0.1
139 Бетон на остеклованном шлаковом гравии (1000 кг/м³) | 1000 | 0.84 | 0.21 | 4 | 6 | 0.27 | 0.33 | 4.45 | 5.12 | 0.11
3#Бетон на шлакопемзовом щебне
130 Бетон на шлакопемзовом щебне (1800 кг/м³) | 1800 | 0.84 | 0.52 | 5 | 8 | 0.63 | 0.76 | 9.32 | 10.83 | 0.075
131 Бетон на шлакопемзовом щебне (1600 кг/м³) | 1600 | 0.84 | 0.41 | 5 | 8 | 0.52 | 0.63 | 7.98 | 9.29 | 0.09
132 Бетон на шлакопемзовом щебне (1400 кг/м³) | 1400 | 0.84 | 0.35 | 5 | 8 | 0.44 | 0.52 | 6.87 | 7.9 | 0.098
133 Бетон на шлакопемзовом щебне (1200 кг/м³) | 1200 | 0.84 | 0.29 | 5 | 8 | 0.37 | 0.44 | 5.83 | 6.73 | 0.11
134 Бетон на шлакопемзовом щебне (1000 кг/м³) | 1000 | 0.84 | 0.23 | 5 | 8 | 0.31 | 0.37 | 4.87 | 5.63 | 0.11
3#Вермикулитобетон
152 Вермикулитобетон (800 кг/м³) | 800 | 0.84 | 0.21 | 8 | 13 | 0.23 | 0.26 | 3.97 | 4.58 | -
153 Вермикулитобетон (600 кг/м³) | 600 | 0.84 | 0.14 | 8 | 13 | 0.16 | 0.17 | 2.87 | 3.21 | 0.15
154 Вермикулитобетон (400 кг/м³) | 400 | 0.84 | 0.09 | 8 | 13 | 0.11 | 0.13 | 1.94 | 2.29 | 0.19
155 Вермикулитобетон (300 кг/м³) | 300 | 0.84 | 0.08 | 8 | 13 | 0.09 | 0.11 | 1.52 | 1.83 | 0.23
3#Керамзитобетон беспесчаный
118 Керамзитобетон беспесчаный (700 кг/м³) | 700 | 0.84 | 0.135 | 3.5 | 6 | 0.145 | 0.155 | 2.7 | 2.94 | 0.145
119 Керамзитобетон беспесчаный (600 кг/м³) | 600 | 0.84 | 0.13 | 3.5 | 6 | 0.14 | 0.15 | 2.46 | 2.68 | 0.155
120 Керамзитобетон беспесчаный (500 кг/м³) | 500 | 0.84 | 0.12 | 3.5 | 6 | 0.13 | 0.14 | 2.16 | 2.36 | 0.165
121 Керамзитобетон беспесчаный (400 кг/м³) | 400 | 0.84 | 0.105 | 3.5 | 6 | 0.115 | 0.125 | 1.82 | 1.99 | 0.175
122 Керамзитобетон беспесчаный (300 кг/м³) | 300 | 0.84 | 0.095 | 3.5 | 6 | 0.105 | 0.11 | 1.51 | 1.62 | 0.195
3#Керамзитобетон на кварцевом песке с умеренной (до 12%) поризацией
113 Керамзитобетон на кварцевом песке с умеренной (до 12%) поризацией (1200 кг/м³) | 1200 | 0.84 | 0.41 | 4 | 8 | 0.52 | 0.58 | 6.77 | 7.72 | 0.075
114 Керамзитобетон на кварцевом песке с умеренной (до 12%) поризацией (1000 кг/м³) | 1000 | 0.84 | 0.33 | 4 | 8 | 0.41 | 0.47 | 5.49 | 6.35 | 0.075
115 Керамзитобетон на кварцевом песке с умеренной (до 12%) поризацией (800 кг/м³) | 800 | 0.84 | 0.23 | 4 | 8 | 0.29 | 0.35 | 4.13 | 4.9 | 0.075
3#Керамзитобетон на керамзитовом песке
105 Керамзитобетон на керамзитовом песке (1800 кг/м³) | 1800 | 0.84 | 0.66 | 5 | 10 | 0.8 | 0.92 | 10.5 | 12.33 | 0.09
106 Керамзитобетон на керамзитовом песке (1600 кг/м³) | 1600 | 0.84 | 0.58 | 5 | 10 | 0.67 | 0.79 | 9.06 | 10.77 | 0.09
107 Керамзитобетон на керамзитовом песке (1400 кг/м³) | 1400 | 0.84 | 0.47 | 5 | 10 | 0.56 | 0.65 | 7.75 | 9.14 | 0.098
108 Керамзитобетон на керамзитовом песке (1200 кг/м³) | 1200 | 0.84 | 0.36 | 5 | 10 | 0.44 | 0.52 | 6.36 | 7.57 | 0.11
109 Керамзитобетон на керамзитовом песке (1000 кг/м³) | 1000 | 0.84 | 0.27 | 5 | 10 | 0.33 | 0.41 | 5.03 | 6.13 | 0.14
110 Керамзитобетон на керамзитовом песке (800 кг/м³) | 800 | 0.84 | 0.21 | 5 | 10 | 0.24 | 0.31 | 3.83 | 4.77 | 0.19
111 Керамзитобетон на керамзитовом песке (600 кг/м³) | 600 | 0.84 | 0.16 | 5 | 10 | 0.2 | 0.26 | 3.03 | 3.78 | 0.26
112 Керамзитобетон на керамзитовом песке (500 кг/м³) | 500 | 0.84 | 0.14 | 5 | 10 | 0.17 | 0.23 | 2.55 | 3.25 | 0.3
3#Керамзитобетон на перлитовом песке
116 Керамзитобетон на перлитовом песке (1000 кг/м³) | 1000 | 0.84 | 0.28 | 9 | 13 | 0.35 | 0.41 | 5.57 | 6.43 | 0.15
117 Керамзитобетон на перлитовом песке (800 кг/м³) | 800 | 0.84 | 0.22 | 9 | 13 | 0.29 | 0.35 | 4.54 | 5.32 | 0.17
3#Мелкозернистые бетоны на гранулированных доменных и ферросплавных (силикомарганца и ферромарганца) шлаках
140 Мелкозернистые бетоны на гранулированных доменных и ферросплавных (силикомарганца и ферромарганца) шлаках (1800 кг/м³) | 1800 | 0.84 | 0.58 | 5 | 8 | 0.7 | 0.81 | 9.82 | 11.18 | 0.083
141 Мелкозернистые бетоны на гранулированных доменных и ферросплавных (силикомарганца и ферромарганца) шлаках (1600 кг/м³) | 1600 | 0.84 | 0.47 | 5 | 8 | 0.58 | 0.64 | 8.43 | 9.37 | 0.09
142 Мелкозернистые бетоны на гранулированных доменных и ферросплавных (силикомарганца и ферромарганца) шлаках (1400 кг/м³) | 1400 | 0.84 | 0.41 | 5 | 8 | 0.52 | 0.58 | 7.46 | 8.34 | 0.098
143 Мелкозернистые бетоны на гранулированных доменных и ферросплавных (силикомарганца и ферромарганца) шлаках (1200 кг/м³) | 1200 | 0.84 | 0.36 | 5 | 8 | 0.49 | 0.52 | 6.57 | 7.31 | 0.11
3#Перлитобетон
126 Перлитобетон (1200 кг/м³) | 1200 | 0.84 | 0.29 | 10 | 15 | 0.44 | 0.5 | 6.96 | 8.01 | 0.15
127 Перлитобетон (1000 кг/м³) | 1000 | 0.84 | 0.22 | 10 | 15 | 0.33 | 0.38 | 5.5 | 6.38 | 0.19
128 Перлитобетон (800 кг/м³) | 800 | 0.84 | 0.16 | 10 | 15 | 0.27 | 0.33 | 4.45 | 5.32 | 0.26
129 Перлитобетон (600 кг/м³) | 600 | 0.84 | 0.12 | 10 | 15 | 0.19 | 0.23 | 3.24 | 3.84 | 0.3
3#Шунгизитобетон
123 Шунгизитобетон (1400 кг/м³) | 1400 | 0.84 | 0.49 | 4 | 7 | 0.56 | 0.64 | 7.59 | 8.6 | 0.098
124 Шунгизитобетон (1200 кг/м³) | 1200 | 0.84 | 0.36 | 4 | 7 | 0.44 | 0.5 | 6.23 | 7.04 | 0.11
125 Шунгизитобетон (1000 кг/м³) | 1000 | 0.84 | 0.27 | 4 | 7 | 0.33 | 0.38 | 4.92 | 5.6 | 0.14